## 셀 입출고 확인
프로젝트 별 Cell 입/출고 현황
Project Name | 등급 | 총 합 | 보유 수량 | 총 입고량 | 총 출고량 | 기타
UFC(V5.2) | 양품 | #REF! | #REF! | #REF! | #REF!
| NCR |  | #REF! | #REF! | #REF!
| NG |  | #REF! | #REF! | #REF!
창고 내 총 셀 수량 |  | #REF! |  | #REF! | #REF!

## NCR 세부 수량 파악
NCR 세부 구분 현황 표 | [9 empty] | V5.2 |  |  | V5.5 |  |  | V5.6 |  |  | Navitas_6T |  |  | V5.7 |  |  | V5.8
분류 | NCR 종류 | 세부사항 | 표기 | UFC |  |  |  |  | Navitas | 1. Final 실링 Cutting 폭(7±0.5mm) |  |  | 1. Final 실링 Cutting 폭(7±0.5mm) |  |  | 1. Final 실링 Cutting 폭(7±0.5mm) |  |  | 1. 외관 찍힘 |  |  | 1. Final 실링 Cutting 폭(7±0.5mm) |  |  | 1. Final 실링 Cutting 폭(7±0.5mm)
|  |  |  | V5.2 | V5.5 | V5.6 | V5.7 | V5.8 | 6T | 구분 | Cutting | 수량 | 구분 | Cutting | 수량 | 구분 | Cutting | 수량 | 구분 | 찍힘 크기, 수량 | 수량 | 구분 | Cutting | 수량 | 구분 | Cutting | 수량
Formation | NCR1 | PF 방전용량(Ah) | F-NCR1 | #REF! | #REF! | #REF! | #REF! | #REF! | #REF! | BA | 4.0-4.9 | 12 | BA | 4.0-4.9 | 24 | BA | 4.0-4.9 | 17 | BA | 10＜수량≤20 | 11 | BA | 4.0-4.9 | 6 | BA | 4.0-4.9 | 12
| NCR2 | Final 실링 두께(㎛) | F-NCR2 | #REF! | #REF! | #REF! | #REF! | #REF! | #REF! | BB | 3.0~3.9 | 2 | BB | 3.0~3.9 | 124 | BB | 3.0~3.9 | 0 | BB | 20＜수량≤30 | 0 | BB | 3.0~3.9 | 0 | BB | 3.0~3.9 | 0
| NCR3 | Final 실링 Cutting 폭(mm) | F-NCR3 | #REF! | #REF! | #REF! | #REF! | #REF! | #REF! | BC | 2.0~2.9 | 0 | BC | 2.0~2.9 | 96 | BC | 2.0~2.9 | 0 | BC | 30＜수량≤40 | 0 | BC | 2.0~2.9 | 0 | BC | 2.0~2.9 | 0
| NCR4 | MF 충전용량(Ah) | F-NCR4 | #REF! | #REF! | #REF! | #REF! | #REF! | #REF! | 합계 |  | 14 | 합계 |  | 244 | 합계 |  | 17 | 합계 |  | 11 | 합계 |  | 6 | 합계 |  | 12
| NCR5 | MF OCV1(aging 전, V) | F-NCR5 | #REF! | #REF! | #REF! | #REF! | #REF! | #REF!
| NCR6 | MF OCV2(aging 후, V) | F-NCR6 | #REF! | #REF! | #REF! | #REF! | #REF! | #REF! | 2. 외관 찍힘 |  |  | 2. 외관 찍힘 |  |  | 2. 외관 : 가스 | [5 empty] | 2. 외관 : 돌출 |  |  | 2. 파우치 크랙(NCR_기타-1)
| NCR7 | MF OCV2 △V(OCV2-OCV1, V) | F-NCR7 | #REF! | #REF! | #REF! | #REF! | #REF! | #REF! | 구분 | 찍힘 크기, 수량 | 수량 | 구분 | 찍힘 크기, 수량 | 수량 | 구분 | 외관 | 수량 |  |  |  | 구분 | 찍힘 크기, 수량 | 수량 | 구분 | 외관 | 수량
| NCR8 | MF 방전용량(Ah) | F-NCR8 | #REF! | #REF! | #REF! | #REF! | #REF! | #REF! | BA | 10＜수량≤20 | 26 | BA | 10＜수량≤20 | 102 | BB | 1/4 지점 흔들림 | 112 |  |  |  | BA | 4＜수량≤6 | 2 | BA | ＜2mm | 52
Inspection | NCR1 | 기준용량(Ah) | NCR1 | #REF! | #REF! | #REF! | #REF! | #REF! | #REF! | BB | 20＜수량≤30 | 0 | BB | 20＜수량≤30 | 7 | BC | 파우치 들뜸 | 237 |  |  |  | BB | 6＜수량≤8 | 0 | BB | ＜2mm | 4
| NCR2 | 출하충전 OCV3(V) | NCR2 | #REF! | #REF! | #REF! | #REF! | #REF! | #REF! | BC | 30＜수량≤40 | 0 | BC | 30＜수량≤40 | 0 | [6 empty] | BC | 8＜수량≤10 | 0 | BC | ≥2mm or 2개 이상 | 24
| NCR3 | 보관 후 출하 OCV4 △V ratio(mV/month) | NCR3 | #REF! | #REF! | #REF! | #REF! | #REF! | #REF! | 합계 |  | 26 | 합계 |  | 109 | 합계 |  | 349 |  |  |  | 합계 |  | 2 | 합계 |  | 80
| NCR4 | 가스 발생 육안검사(여/부, 흔들림 지점) | NCR4 | #REF! | #REF! | #REF! | #REF! | #REF! | #REF!
| NCR5 | 파우치 표면 돌출(직경≤2mm) 수량(개) | NCR5 | #REF! | #REF! | #REF! | #REF! | #REF! | #REF! | [6 empty] | 3. 외관 : 찍힘 | [5 empty] | 3. 파우치 크랙(NCR_기타-1)
| NCR6 | 파우치 표면 긁힘(폭≤0.5mm, 길이＞1mm) 수량(개) | NCR6 | #REF! | #REF! | #REF! | #REF! | #REF! | #REF! | [6 empty] | 구분 | 찍힘 크기, 수량 | 수량 |  |  |  | 구분 | 외관 | 수량
| NCR7 | 파우치 표면 찍힘(직경≤1mm) 수량(개) | NCR7 | #REF! | #REF! | #REF! | #REF! | #REF! | #REF! | [6 empty] | BA | 10＜수량≤20 | 2 |  |  |  | BA | ＜2mm | 11
| NCR8 | 누액 및 부식(여/부) | NCR8 | #REF! | #REF! | #REF! | #REF! | #REF! | #REF! | [6 empty] | BB | 20＜수량≤30 | 0 |  |  |  | BB | ＜2mm | 0
| NCR9 | 전지 size(폭, ㎜) | NCR9 | #REF! | #REF! | #REF! | #REF! | #REF! | #REF! | [6 empty] | BC | 30＜수량≤40 | 0 |  |  |  | BC | ≥2mm or 2개 이상 | 0
| NCR10 | 전지 두께(mm) | NCR10 | #REF! | #REF! | #REF! | #REF! | #REF! | #REF! | [6 empty] | 합계 |  | 2 |  |  |  | 합계 |  | 11
| NCR11 | 전지 무게(g) | NCR11 | #REF! | #REF! | #REF! | #REF! | #REF! | #REF!
| 기타 | 파우치 크랙 | 기타-1 | #REF! | #REF! | #REF! | #REF! | #REF! | #REF!
| 기타 | 실란트 돌출 후 화성 진행 셀 | 기타-2 | #REF! | #REF! | #REF! | #REF! | #REF! | #REF!
총 합 |  |  |  | #REF! | #REF! | #REF! | #REF! | #REF! | #REF!
NCR 총 합 |  |  |  | #REF!

## 프로젝트
No. | Lot No. | 프로젝트명 | Project No. | 모델 | 등급 | NCR 등급 | 보관 일자 | 보관 위치 | 출고 일자 | 출고 현황 | 인계자 | 인수자 | 상세 | 상태 | 재입고